## Лист1
Труба - ТМК FMC 168,28x8,94
Материал - 32Г2А/С-95
№ плавки,партии | № трубы | Длина шейки, С=14,2±0,5 | Длина цилиндрической расточки, L1±0,5 | Æ уплотнительного конического пояска на расстоянии 1,5мм от торца, измеренный в 4ех сечениях через 45°, d=160,75±0,12 |  | Конусность уплотнительного конического пояска на длине 5мм, 0,50±0,02 | Высота профиля h=1,575±0,025 | Конусность резьбы |  | Шаг резьбы |  | Отклонение от соосности оси уплотнительного конического пояска относительно оси резьбы, не более 0,04 | Шероховатость не более |  | Толщина трубы на расстоянии 3мм от торца, не менее 5,7 | Длина резьбы от торца не менее |  | Разница между длиной резьбы с черновинами и без черновин, по окружности резьбы 3 витка, не более | Длина резьбы от торца с черновинами на 2ух последних нитках протяженностью 1/4 длины витка, L3 не менее 55,4 | Выход резьбы (на последней нитке или у вершины Δ знака), 0+0,13 | Натяг резьбы по резьбовому калибру А, где Δ-поправка к показаниям величины натяга, (14,2-Δ)-2,54 max=14,2 min=11,6 | Натяг уплотнительного пояска А1, где Δ-поправка к показаниям величины натяга, (0+Δ)+1,2 | Æ внутренней расточки, dph±0,2
|  |  |  | min | max |  |  | на 5 нитках с неполным профилем, 1,59(-0,07;+0,11) | на 5 нитках с полным профилем, 1,59(-0,04;+0,09) | на базе 10 ниток, 50,8±0,1 | на базе 5 ниток, 25,4±0,05 |  | резьба, уплотнительный конический поясок, Ra1,6 | упорный торец, внутренняя цилиндрическая расточка, Ra3,2 |  | Общая до конца сбега, L=110 | Без черновин, L2=45,4
232 | 61 | 14.2 | 5 | 160.79 | 160.81 | 0.51 | 1.55 | 1.62 | 1.64 | 50.81 | 25.49 |  | норма | норма | 4.6 | 168 | 69 | 2 |  | 0.06 | 13.5 | 0.3 | 152.6
#98 | 28
| 18 | [10 empty] | заливка
30
34
13
| 15 | 14.2 | 5 | 160.8 | 160.82 | 0.49 | 1.55 | 1.62 | 1.64 | 50.81 | 25.41 |  | норма | норма | 4.8 | 120 | 70 | 1 |  | 0.07 | 13 | 0.4 | 152.6
19
88
23
87
| 7 | [10 empty] | заливка
| 80 | 14.2 | 5 | 160.79 | 160.81 | 0.49 | 1.55 | 1.62 | 1.65 | 50.75 | 25.4 |  | норма | норма | 4.7 | 120 | 71 | 1 |  | 0.05 | 13.4 | 0.2 | 152.6
21
32
95
14
79
12
232 | 162
#98 | 85 | 14.2 | 5 | 160.8 | 160.82 | 0.5 | 1.55 | 1.62 | 1.65 | 50.75 | 25.4 |  | норма | норма | 4.5 | 126 | 68 | 1 |  | 0.04 | 13.6 | 0.4 | 152.6
| 77 | 14.2 | 4 | 160.79 | 160.82 | 0.5 | 1.57 | 1.64 | 1.62 | 50.82 | 25.4 | заливка | норма | норма | 4.6 | 21 | 67 | 2 |  | 0.04 | 12.5 | 0.6 | 152.7
76
98
92
49
82
| 36 | 14.2 | 4 | 160.81 | 160.84 | 0.5 | 1.57 | 1.64 | 1.61 | 52.81 | 25.4 |  | норма | норма | 0.4 | 118 | 74 | 1 |  | 0.03 | 13 | 0.6 | 152.7
78
| 94 | [10 empty] | заливка
98
#99 | 13
5
| 10 | 14.2 | 4 | 160.8 | 160.83 | 0.5 | 1.57 | 1.63 | 1.61 | 50.82 | 25.4 |  | норма | норма | 4.6 | 122 | 69 | 2 |  | 0.03 | 13 | 0.6 | 152.7
6
7
3
14
11
#98 | 58
97
| 53 | 14.2 | 4 | 160.8 | 160.82 | 0.5 | 1.57 | 1.63 | 1.61 | 50.82 | 25.4 | заливка | норма | норма | 4.4 | 123 | 75 | 1 |  | 0.04 | 13.2 | 0.6 | 152.7
55
71
60
69
9
| 72 | 14.2 | 4 | 160.78 | 160.81 | 0.5 | 1.57 | 1.63 | 1.63 | 50.82 | 25.4 |  | норма | норма | 4.4 | 120 | 73 | 1 |  | 0.03 | 13 | 0.6 | 152.7
| 1 |  |  | 160.8 | 160.8 |  | 1.55 |  |  | 50.8 | 25.4 | [9 empty] | 13
| 2 |  |  | 160.8 | 160.81 | 0.5 |  | 1.63 | 1.59
| 3 |  |  | 160.8 | 160.86 | [15 empty] | 14
| 4 |  |  | 160.82 | 160.87 |  | 1.55 | ИП - плена
| 5 |  |  | 160.85 | 160.88 |  | 1.555
| 6 |  |  | 160.84 | 160.88 |  | 1.565
| 7 |  |  | 160.85 | 160.89 |  | 1.57
| 8 |  |  | 160.86 | 160.87 |  | 1.56 |  |  | 50.85 | 25.42
| 9 | [18 empty] | 0.06
| 10 |  |  | 160.85 | 160.87 | [10 empty] | 124 | 77 |  |  | 0.04
| 11 |  |  | 160.85 | 160.87 |  | 1.55 | [12 empty] | 0.04
| 12 |  |  | 160.8 | 160.85 |  |  | 1.58 | 1.57 | [6 empty] | 122 | 68 |  |  |  | 13
| 13 |  |  | 160.83 | 160.85
| 14 |  |  | 160.85 | 160.87
| 15 |  |  | 160.8 | 160.82
| 16 |  |  | 160.75 | 160.8 |  | 1.56
| 17 | ИП - плена на уплотнительном пояске | [18 empty] | 13.2
| 18 |  |  | 160.78 | 160.82
| 19 |  |  | 160.78 | 160.8 |  | 1.56 |  |  | 50.8 | 25.4 | [11 empty] | 152.7
| 20 |  |  | 160.8 | 160.8
| 21 |  |  | 160.8 | 160.85
| 22 |  |  | 160.8 | 160.85
| 23 |  |  | 160.83 | 160.84 | [15 empty] | 13.2
| 24 |  |  | 160.81 | 160.88
| 25 |  |  | 160.83 | 160.88

## Лист2
Труба - Баттресс 168,28x8,94
Материал - 32Г2А/N80 API Spec 5ст.
№ плавки партии | № трубы | Расстояние от торца трубы до начала первого витка по образующей наружной фаски, a=(1,0+0,5) | Натяг резьбы, А1=(0-Δ) +2,54 | Выход резьбы на последнем витке, 0+0,13 | Длина резьбы от торца не менее |  | Высота профиля, h=1,575±0,025 | Конусность резьбы |  | Шаг резьбы
[5 empty] | Общая до конца сбега, L1=110 | Без черновин, L2=45,4 |  | на пяти нитках с неполным профилем, 1,59 (+0,11; -0,04) | на пяти нитках с полным профилем, 1,59 (+0,09;-0,04) | на базе 10 ниток, 50,80±0,10 | на базе пяти ниток, 25,40±0,05
5153 | 137 | 1.1 | 1.2 | 0.04 |  | 51 | 1.575 | 1.62 | 1.58 | 50.79 | 25.4
5153 | 133 | 1.2 | 1.2 | 0.04 |  | 54 | 1.575 | 1.62 | 1.58 | 50.79 | 25.4
5153 | 72 | 1.1 | 1.2 | 0.04 |  | 60 | 1.575 | 1.62 | 1.58 | 50.79 | 25.4
5153 | 134 | 1.1 | 1.2 | 0.04 |  | 63 | 1.575 | 1.62 | 1.58 | 50.79 | 25.41
5153 | 135 | 1.2 | 1.6 | 0.04 |  | 70 | 1.575 | 1.62 | 1.58 | 50.8 | 25.42
5153 | 139 | 1.1 | 1.6 | 0.04 |  | 55 | 1.575 | 1.6 | 1.6 | 50.81 | 25.4
5153 | 132 | 1.1 | 1.5 | 0.04 |  | 65 | 1.575 | 1.59 | 1.6 | 50.79 | 25.42
5153 | 142 | 1.1 | 1.4 | 0.04 |  | 52 | 1.575 | 1.59 | 1.62 | 50.8 | 25.4
5153 | 131 | 1.1 | 0.7 | 0.03 |  | 59 | 1.575 | 1.6 | 1.61 | 50.78 | 25.38
5153 | 140 | 1.2 | 1.55 | 0.04 |  | 60 | 1.575 | 1.6 | 1.58 | 50.77 | 25.4
5153 | 141 | 1.2 | 1.6 | 0.04 |  | 71 | 1.575 | 1.61 | 1.58 | 50.78 | 25.38
5153 | 79 | 1.2 | 1.6 | 0.03 |  | 68 | 1.58 | 1.6 | 1.58 | 50.79 | 25.4
5153 | 136 | 1.2 | 1.3 | 0.04 |  | 69 | 1.58 | 1.6 | 1.6 | 50.78 | 25.4
5153 | 130 | 1.2 | 1.7 | 0.04 |  | 63 | 1.59 | 1.6 | 1.58 | 50.79 | 25.39
5153 | 118 | 1.2 | 1.6 | 0.05 |  | 56 | 1.58 | 1.59 | 1.58 | 50.8 | 25.39
5153 | 76 | 1.1 | 1.4 | 0.04 |  | 54 | 1.58 | 1.6 | 1.58 | 50.78 | 25.39
5153 | 75 | 1.1 | 1.5 | 0.04 |  | 57 | 1.58 | 1.6 | 1.6 | 50.79 | 25.42
5153 | 62 | 1.1 | 1.2 | 0.04 |  | 58 | 1.575 | 1.6 | 1.58 | 50.79 | 25.4
5153 | 53 | 1.2 | 1.2 | 0.04 |  | 59 | 1.575 | 1.6 | 1.6 | 50.8 | 25.42
5153 | 57 | 1.1 | 1.4 | 0.04 |  | 56 | 1.575 | 1.59 | 1.58 | 50.81 | 25.42
5153 | 58 | 1.1 | 1.4 | 0.04 |  | 53 | 1.575 | 1.59 | 1.58 | 50.79 | 25.39
5153 | 56 | 1.1 | 1.5 | 0.05 |  | 60 | 1.58 | 1.6 | 1.6 | 50.79 | 25.4
5153 | 52 | 1.1 | 1.5 | 0.04 |  | 65 | 1.58 | 1.6 | 1.58 | 50.78 | 25.39
5153 | 60 | 1.1 | 1.3 | 0.04 |  | 69 | 1.575 | 1.62 | 1.59 | 50.8 | 25.39
5153 | 64 | 1.2 | 1.3 | 0.03 |  | 68 | 1.575 | 1.61 | 1.58 | 50.81 | 25.42
5153 | 59 | 1.2 | 1.4 | 0.03 |  | 67 | 1.58 | 1.6 | 1.59 | 50.82 | 25.41
5153 | 72 | 1.2 | 1.4 | 0.05 |  | 62 | 1.575 | 1.6 | 1.59 | 50.8 | 25.4
5153 | 74 | 1.2 | 0.2 | 0.01 |  | 60 | 1.56 | 1.59 | 1.67 | 50.79 | 25.4
5153 | 74 | 1.2 | 0.2 | 0.01 |  | 56 | 1.56 | 1.59 | 1.67 | 50.79 | 25.4
5153 | 177 | 1.2 | 0.6 | 0.03 |  | 59 | 1.56 | 1.59 | 1.64 | 50.82 | 25.41
5153 | 169 | 1.2 | 0.6 | 0.05 |  | 70 | 1.56 | 1.6 | 1.62 | 50.81 | 25.39
5153 | 174 | 1.2 | 0.3 | 0.02 |  | 72 | 1.57 | 1.58 | 1.66 | 50.77 | 25.38
5153 | 175 | 1.2 | 0.5 | 0.01 |  | 73 | 1.56 | 1.6 | 1.65 | 50.79 | 25.39
5153 | 78 | 1.2 | 0.4 | 0.01 |  | 70 | 1.56 | 1.57 | 1.63 | 50.8 | 25.4
5153 | 170 | 1.2 | 0.1 | 0.01 |  | 72 | 1.56 | 1.57 | 1.63 | 50.79 | 25.37
5153 | 80 | 1.2 | 0.1 | 0.04 |  | 70 | 1.56 | 1.57 | 1.62 | 50.81 | 25.42
5153 | 68 | 1.2 | 0.1 | 0.02 |  | 60 | 1.56 | 1.59 | 1.63 | 50.8 | 25.37
5153 | 70 | 1.2 | 0.1 | 0.03 |  | 69 | 1.56 | 1.57 | 1.64 | 50.8 | 25.39
5153 | 172 | 1.2 | 0.1 | 0.02 |  | 67 | 1.56 | 1.63 | 1.66 | 50.79 | 25.4
5153 | 138 | 1.2 | 0.1 | 0.02 |  | 68 | 1.56 | 1.6 | 1.62 | 50.8 | 25.4
5153 | 119 | 1.2 | 0.7 | 0.02 |  | 66 | 1.56 | 1.62 | 1.64 | 50.82 | 25.43
5153 | 82 | 1.2 | 0.4 | 0.02 |  | 65 | 1.56 | 1.58 | 1.67 | 50.81 | 25.44
5153 | 81 | 1.2 | 0.1 | 0.02 |  | 66 | 1.56 | 1.6 | 1.62 | 50.82 | 25.39
5153 | 171 | 1.2 | 0.1 | 0.01 |  | 65 | 1.56 | 1.61 | 1.62 | 50.77 | 25.41
5153 | 77 | 1.2 | 0.1 | 0.04 |  | 63 | 1.56 | 1.58 | 1.62 | 50.84 | 25.39
5153 | 73 | 1.2 | 0.1 | 0.01 |  | 61 | 1.56 | 1.57 | 1.64 | 50.77 | 25.39
5153 | 176 | 1.2 | 0.1 | 0.02 |  | 50 | 1.57 | 1.6 | 1.62 | 50.78 | 25.41
5153 | 181 | 1.2 | 0.5 | 0.02 |  | 53 | 1.57 | 1.59 | 1.68 | 50.76 | 25.38
5153 | 183 | 1.2 | 0.1 | 0.03 |  | 55 | 1.56 | 1.57 | 1.64 | 50.82 | 25.38
5153 | 179 | 1.2 | 0.1 | 0.04 |  | 56 | 1.56 | 1.61 | 1.62 | 50.82 | 25.39
5153 | 182 | 1.2 | 0.1 | 0.04 |  | 73 | 1.56 | 1.59 | 1.6 | 50.79 | 25.4
112 | 194 | 1.2 | 1.8 | 0.04 |  | 76 | 1.575 | 1.62 | 1.63 | 50.8 | 25.41
112 | 183 | 1.2 | 0.08 | 0.03 |  | 74 | 1.575 | 1.6 | 1.58 | 50.78 | 25.4
112 | 182 | 1.2 | 0.08 | 0.04 |  | 72 | 1.58 | 1.61 | 1.59 | 50.82 | 25.42
112 | 196 | 1.1 | 0.09 | 0.04 |  | 71 | 1.58 | 1.6 | 1.6 | 50.8 | 25.41
112 | 187 | 1.1 | 0.09 | 0.05 |  | 60 | 1.58 | 1.62 | 1.59 | 50.79 | 25.38
112 | 189 | 1.1 | 1.2 | 0.04 |  | 61 | 1.575 | 1.6 | 1.59 | 50.82 | 25.42
112 | 197 | 1.2 | 1.2 | 0.03 |  | 63 | 1.58 | 1.61 | 1.6 | 50.81 | 25.4

## Лист3
Труба Баттресс 168,28х8,94 Марка стали 32Г2А Группа прочности N-80Q
№ плавки партии | № трубы | Расстояние от торца трубы до начала первого витка по образующей наружной фаски a (1,0+0,5) | Натяг резьбы, А1 (0-Δ) +2,54 | Выход резьбы на последнем витке 0+0,13 | Длина резьбы от торца не менее |  | Высота профиля h 1,575±0,025 | Конусность резьбы |  | Шаг резьбы
[5 empty] | Общая до конца сбега, L1 110 | Без черновин, L2 45,4 |  | на пяти нитках с неполным профилем 1,59 (+0,11; -0,04) | на пяти нитках с полным профилем 1,59 (+0,09;-0,04) | на базе 10 ниток (50,8 мм) 50,80±0,10 | на базе пяти ниток (25,4 мм) 25,40±0,05
5153 | 137 | 1.2 | 0.6 | 0.02 |  | 75 | 1.56 | 1.57 | 1.6 | 50.8 | 25.41
5153 | 133 | 1.2 | 0.4 | 0.02 |  | 73 | 1.56 | 1.58 | 1.62 | 50.81 | 25.42
5153 | 72 | 1.2 | 0.3 | 0.01 |  | 68 | 1.56 | 1.58 | 1.62 | 50.82 | 25.42
5153 | 134 | 1.2 | 0.2 | 0.01 |  | 69 | 1.56 | 1.59 | 1.64 | 50.82 | 25.38
5153 | 135 | 1.2 | 0.1 | 0.01 |  | 66 | 1.56 | 1.59 | 1.64 | 50.93 | 25.4
5153 | 139 | 1.2 | 0.1 | 0.01 |  | 64 | 1.56 | 1.59 | 1.64 | 50.84 | 25.42
5153 | 132 | 1.2 | 0.1 | 0.03 |  | 63 | 1.56 | 1.59 | 1.66 | 50.84 | 25.43
5153 | 142 | 1.2 | 0.4 | 0.05 |  | 67 | 1.57 | 1.6 | 1.66 | 50.8 | 25.38
5153 | 131 | 1.2 | 0.5 | 0.02 |  | 60 | 1.56 | 1.59 | 1.66 | 50.81 | 25.41
5153 | 140 | 1.2 | 0.6 | 0.02 |  | 70 | 1.56 | 1.58 | 1.65 | 50.84 | 25.41
5153 | 141 | 1.2 | 0.7 | 0.04 |  | 78 | 1.57 | 1.59 | 1.65 | 50.83 | 25.43
5153 | 79 | 1.2 | 0.3 | 0.04 |  | 59 | 1.56 | 1.59 | 1.66 | 50.8 | 25.41
5153 | 136 | 1.2 | 0.6 | 0.04 |  | 60 | 1.56 | 1.6 | 1.67 | 50.81 | 25.42
5153 | 130 | 1.2 | 0.6 | 0.04 |  | 65 | 1.56 | 1.59 | 1.67 | 50.84 | 25.38
5153 | 118 | 1.2 | 0.4 | 0.06 |  | 68 | 1.56 | 1.59 | 1.66 | 50.82 | 25.38
5153 | 76 | 1.2 | 0.5 | 0.02 |  | 67 | 1.56 | 1.59 | 1.66 | 50.83 | 25.4
5153 | 75 | 1.2 | 0.5 | 0.01 |  | 71 | 1.56 | 1.58 | 1.66 | 50.81 | 25.43
5153 | 74 | 1.2 | 0.2 | 0.01 |  | 75 | 1.56 | 1.59 | 1.67 | 50.79 | 25.4
5153 | 177 | 1.2 | 0.6 | 0.03 |  | 65 | 1.56 | 1.59 | 1.64 | 50.82 | 25.41
5153 | 169 | 1.2 | 0.6 | 0.05 |  | 66 | 1.56 | 1.6 | 1.62 | 50.81 | 25.39
5153 | 174 | 1.2 | 0.3 | 0.02 |  | 63 | 1.57 | 1.58 | 1.66 | 50.77 | 25.38
5153 | 175 | 1.2 | 0.5 | 0.01 |  | 64 | 1.56 | 1.6 | 1.65 | 50.79 | 25.39
5153 | 78 | 1.2 | 0.4 | 0.01 |  | 68 | 1.56 | 1.57 | 1.63 | 50.8 | 25.4
5153 | 170 | 1.2 | 0.1 | 0.01 |  | 69 | 1.56 | 1.57 | 1.63 | 50.79 | 25.37
5153 | 80 | 1.2 | 0.1 | 0.04 |  | 70 | 1.56 | 1.57 | 1.62 | 50.81 | 25.42
5153 | 68 | 1.2 | 0.1 | 0.02 |  | 60 | 1.56 | 1.59 | 1.63 | 50.8 | 25.37
5153 | 70 | 1.2 | 0.1 | 0.03 |  | 69 | 1.56 | 1.57 | 1.64 | 50.8 | 25.39
5153 | 172 | 1.2 | 0.1 | 0.02 |  | 67 | 1.56 | 1.63 | 1.66 | 50.79 | 25.4
5153 | 138 | 1.2 | 0.1 | 0.02 |  | 68 | 1.56 | 1.6 | 1.62 | 50.8 | 25.4
5153 | 119 | 1.2 | 0.7 | 0.02 |  | 66 | 1.56 | 1.62 | 1.64 | 50.82 | 25.43
5153 | 82 | 1.2 | 0.4 | 0.02 |  | 65 | 1.56 | 1.58 | 1.67 | 50.81 | 25.44
5153 | 81 | 1.2 | 0.1 | 0.02 |  | 66 | 1.56 | 1.6 | 1.62 | 50.82 | 25.39
5153 | 171 | 1.2 | 0.1 | 0.01 |  | 65 | 1.56 | 1.61 | 1.62 | 50.77 | 25.41
5153 | 77 | 1.2 | 0.1 | 0.04 |  | 63 | 1.56 | 1.58 | 1.62 | 50.84 | 25.39
5153 | 73 | 1.2 | 0.1 | 0.01 |  | 61 | 1.56 | 1.57 | 1.64 | 50.77 | 25.39
5153 | 176 | 1.2 | 0.1 | 0.02 |  | 50 | 1.57 | 1.6 | 1.62 | 50.78 | 25.41
5153 | 181 | 1.2 | 0.5 | 0.02 |  | 62 | 1.57 | 1.59 | 1.68 | 50.76 | 25.38
5153 | 183 | 1.2 | 0.1 | 0.03 |  | 64 | 1.56 | 1.57 | 1.64 | 50.82 | 25.38
5153 | 179 | 1.2 | 0.1 | 0.04 |  | 56 | 1.56 | 1.61 | 1.62 | 50.82 | 25.39
5153 | 182 | 1.2 | 0.1 | 0.04 |  | 73 | 1.56 | 1.59 | 1.6 | 50.79 | 25.4
112 | 194 | 1.1 | 0.2 | 0.04 |  | 75 | 1.56 | 1.6 | 1.6 | 50.76 | 25.41
112 | 183 | 1.1 | 0.2 | 0.04 |  | 78 | 1.56 | 1.59 | 1.64 | 50.83 | 25.38
112 | 182 | 1.1 | 0.2 | 0.03 |  | 53 | 1.56 | 1.59 | 1.64 | 50.81 | 25.39
112 | 196 | 1.1 | 0.3 | 0.02 |  | 59 | 1.56 | 1.61 | 1.62 | 50.8 | 25.44
112 | 187 | 1.1 | 0.3 | 0.02 |  | 62 | 1.57 | 1.61 | 1.62 | 50.8 | 25.37
112 | 189 | 1.1 | 0.1 | 0.01 |  | 56 | 1.57 | 1.6 | 1.62 | 50.79 | 25.42
112 | 197 | 1.1 | 0.4 | 0.02 |  | 69 | 1.57 | 1.59 | 1.65 | 50.76 | 25.41
112 | 195 | 1.1 | 0.4 | 0.02 |  | 65 | 1.56 | 1.59 | 1.68 | 50.84 | 25.43
112 | 184 | 1.1 | 0.2 | 0.04 |  | 67 | 1.56 | 1.58 | 1.67 | 50.82 | 25.42
112 | 185 | 1.1 | 0.2 | 0.04 |  | 70 | 1.56 | 1.59 | 1.64 | 50.86